## RIZOMA
CUMPLIMIENTO DE CTE - HE1
Ejemplo de cálculo para una vivienda unifamiliar en la ciudad de Madrid
Clima: D3
Transmitancia térmica máxima de cubierta en contacto con el aire: 0,40 W/m²K
Características térmicas de las capas del sistema RIZOMA SG_SM por tepes:
| Conductividad térmica (W/mK) | Espesor (m) | Resistencia (W/m²K)
Tepes de sedum | 0.52 | 0.015 | 0.029
Sustrato: SG-L40 | 0.035 | 0.04 | 1.14
Capa separadora: SG-G100 | 0.05 | 0.0006 | 0.012
Lámina impermeable: Membrana L+S Protect | 0.19 | 0.0015 | 0.0079
Total resistencia térmica del sistema: 1,189